## Лист1
Однозаходные | Древесные плиты (мдф, фанера) |  |  | Массив дерева (дуб, бук, ясень) |  |  | Двузаходные | Древесные плиты (мдф, фанера) |  |  | Массив дерева (дуб, бук, ясень)
Диаметр мм | Подача мм/зуб | Обороты об/мин | Подача мм/мин | Подача мм/зуб | Обороты об/мин | Подача мм/мин | Диаметр мм | Подача мм/зуб | Обороты об/мин | Подача мм/мин | Подача мм/зуб | Обороты об/мин | Подача мм/мин
1 | 0.03 | 19600 | 588 | 0.02 | 19600 | 392 | 1 | 0.027 | 17640 | 953 | 0.018 | 17640 | 635
1.5 | 0.045 | 19200 | 855 | 0.03 | 19200 | 570 | 1.5 | 0.04 | 17280 | 1386 | 0.027 | 17280 | 924
2 | 0.059 | 18800 | 1106 | 0.039 | 18800 | 737 | 2 | 0.053 | 16920 | 1791 | 0.035 | 16920 | 1194
2.5 | 0.073 | 18400 | 1339 | 0.049 | 18400 | 893 | 2.5 | 0.065 | 16560 | 2169 | 0.044 | 16560 | 1446
3 | 0.086 | 18000 | 1556 | 0.058 | 18000 | 1037 | 3 | 0.078 | 16200 | 2521 | 0.052 | 16200 | 1681
3.175 | 0.091 | 17900 | 1621 | 0.06 | 17900 | 1081 | 3.175 | 0.082 | 16110 | 2627 | 0.054 | 16110 | 1751
4 | 0.113 | 17200 | 1943 | 0.075 | 17200 | 1295 | 4 | 0.102 | 15480 | 3148 | 0.068 | 15480 | 2099
5 | 0.14 | 16400 | 2293 | 0.093 | 16400 | 1529 | 5 | 0.126 | 14760 | 3714 | 0.084 | 14760 | 2476
6 | 0.166 | 15600 | 2591 | 0.111 | 15600 | 1727 | 6 | 0.149 | 14040 | 4198 | 0.1 | 14040 | 2798
8 | 0.219 | 14000 | 3069 | 0.146 | 14000 | 2046 | 8 | 0.197 | 12600 | 4972 | 0.132 | 12600 | 3315
10 | 0.271 | 12400 | 3364 | 0.181 | 12400 | 2243 | 10 | 0.244 | 11160 | 5450 | 0.163 | 11160 | 3633
12 | 0.322 | 10800 | 3481 | 0.215 | 10800 | 2321 | 12 | 0.29 | 9720 | 5639 | 0.193 | 9720 | 3760
Однозаходные | Мягкий пластик (пвх, акрил) |  |  | Твердый пластик (капролон) |  |  | Двузаходные | Мягкий пластик (пвх, акрил) |  |  | Твердый пластик (капролон)
Диаметр мм | Подача мм/зуб | Обороты об/мин | Подача мм/мин | Подача мм/зуб | Обороты об/мин | Подача мм/мин | Диаметр мм | Подача мм/зуб | Обороты об/мин | Подача мм/мин | Подача мм/зуб | Обороты об/мин | Подача мм/мин
1 | 0.023 | 23600 | 531 | 0.014 | 23600 | 319 | 1 | 0.02 | 21240 | 860 | 0.012 | 21240 | 516
1.5 | 0.033 | 23200 | 775 | 0.02 | 23200 | 465 | 1.5 | 0.03 | 20880 | 1256 | 0.018 | 20880 | 753
2 | 0.044 | 22800 | 1006 | 0.026 | 22800 | 603 | 2 | 0.04 | 20520 | 1629 | 0.024 | 20520 | 977
2.5 | 0.055 | 22400 | 1223 | 0.033 | 22400 | 734 | 2.5 | 0.049 | 20160 | 1981 | 0.029 | 20160 | 1188
3 | 0.065 | 22000 | 1426 | 0.039 | 22000 | 856 | 3 | 0.058 | 19800 | 2311 | 0.035 | 19800 | 1387
3.175 | 0.068 | 21900 | 1488 | 0.041 | 21900 | 893 | 3.175 | 0.061 | 19710 | 2410 | 0.037 | 19710 | 1446
4 | 0.085 | 21200 | 1796 | 0.051 | 21200 | 1078 | 4 | 0.076 | 19080 | 2910 | 0.046 | 19080 | 1746
5 | 0.105 | 20400 | 2139 | 0.063 | 20400 | 1283 | 5 | 0.094 | 18360 | 3465 | 0.057 | 18360 | 2079
6 | 0.125 | 19600 | 2442 | 0.075 | 19600 | 1465 | 6 | 0.112 | 17640 | 3955 | 0.067 | 17640 | 2373
8 | 0.164 | 18000 | 2960 | 0.099 | 18000 | 1776 | 8 | 0.148 | 16200 | 4795 | 0.089 | 16200 | 2877
10 | 0.203 | 16400 | 3337 | 0.122 | 16400 | 2002 | 10 | 0.183 | 14760 | 5406 | 0.11 | 14760 | 3244
12 | 0.242 | 14800 | 3578 | 0.145 | 14800 | 2147 | 12 | 0.218 | 13320 | 5796 | 0.131 | 13320 | 3478
Однозаходные | Древесные материалы | [5 empty] | Двузаходные | Древесные материалы
Диаметр мм | Подача мм/зуб | Обороты об/мин | Подача мм/мин | Шаг мм |  |  | Диаметр мм | Подача мм/зуб | Обороты об/мин | Подача мм/мин | Шаг мм
0.3 | 0.014 | 20000 | 273 | 0.08 |  |  | 0.3 | 0.014 | 18000 | 491 | 0.08
0.5 | 0.023 | 20000 | 455 | 0.1 |  |  | 0.5 | 0.023 | 18000 | 818 | 0.1
0.8 | 0.036 | 20000 | 727 | 0.12 |  |  | 0.8 | 0.036 | 18000 | 1309 | 0.12
1 | 0.045 | 19600 | 882 | 0.14 |  |  | 1 | 0.045 | 17640 | 1588 | 0.14
1.5 | 0.067 | 19200 | 1283 | 0.17 |  |  | 1.5 | 0.067 | 17280 | 2309 | 0.17
2 | 0.088 | 18800 | 1658 | 0.19 |  |  | 2 | 0.088 | 16920 | 2985 | 0.19
2.5 | 0.109 | 18400 | 2009 | 0.22 |  |  | 2.5 | 0.109 | 16560 | 3615 | 0.22
3 | 0.13 | 18000 | 2334 | 0.24 |  |  | 3 | 0.13 | 16200 | 4202 | 0.24
3.175 | 0.136 | 17900 | 2432 | 0.25 |  |  | 3.175 | 0.136 | 16110 | 4378 | 0.25
4 | 0.169 | 17200 | 2915 | 0.28 |  |  | 4 | 0.169 | 15480 | 5247 | 0.28
5 | 0.21 | 16400 | 3439 | 0.31 |  |  | 5 | 0.21 | 14760 | 6191 | 0.31
6 | 0.249 | 15600 | 3887 | 0.34 |  |  | 6 | 0.249 | 14040 | 6996 | 0.34
8 | 0.329 | 14000 | 4604 | 0.39 |  |  | 8 | 0.329 | 12600 | 8287 | 0.39
10 | 0.407 | 12400 | 5046 | 0.44 |  |  | 10 | 0.407 | 11160 | 9084 | 0.44
12 | 0.483 | 10800 | 5222 | 0.48 |  |  | 12 | 0.483 | 9720 | 9399 | 0.48
Однозаходные | Пластики | [5 empty] | Двузаходные | Пластики
Диаметр мм | Подача мм/зуб | Обороты об/мин | Подача мм/мин | Шаг мм |  |  | Диаметр мм | Подача мм/зуб | Обороты об/мин | Подача мм/мин | Шаг мм
0.3 | 0.01 | 24000 | 248 | 0.08 |  |  | 0.3 | 0.01 | 21600 | 447 | 0.08
0.5 | 0.017 | 24000 | 414 | 0.1 |  |  | 0.5 | 0.017 | 21600 | 745 | 0.1
0.8 | 0.028 | 24000 | 662 | 0.12 |  |  | 0.8 | 0.028 | 21600 | 1192 | 0.12
1 | 0.034 | 23600 | 797 | 0.14 |  |  | 1 | 0.034 | 21240 | 1434 | 0.14
1.5 | 0.05 | 23200 | 1163 | 0.17 |  |  | 1.5 | 0.05 | 20880 | 2093 | 0.17
2 | 0.066 | 22800 | 1508 | 0.19 |  |  | 2 | 0.066 | 20520 | 2715 | 0.19
2.5 | 0.082 | 22400 | 1834 | 0.22 |  |  | 2.5 | 0.082 | 20160 | 3301 | 0.22
3 | 0.097 | 22000 | 2140 | 0.24 |  |  | 3 | 0.097 | 19800 | 3852 | 0.24
3.175 | 0.102 | 21900 | 2232 | 0.25 |  |  | 3.175 | 0.102 | 19710 | 4017 | 0.25
4 | 0.127 | 21200 | 2695 | 0.28 |  |  | 4 | 0.127 | 19080 | 4850 | 0.28
5 | 0.157 | 20400 | 3209 | 0.31 |  |  | 5 | 0.157 | 18360 | 5776 | 0.31
6 | 0.187 | 19600 | 3662 | 0.34 |  |  | 6 | 0.187 | 17640 | 6592 | 0.34
8 | 0.247 | 18000 | 4440 | 0.39 |  |  | 8 | 0.247 | 16200 | 7991 | 0.39
10 | 0.305 | 16400 | 5006 | 0.44 |  |  | 10 | 0.305 | 14760 | 9010 | 0.44
12 | 0.363 | 14800 | 5367 | 0.48 |  |  | 12 | 0.363 | 13320 | 9660 | 0.48
Трехзаходные | Древесные плиты (мдф, фанера) |  |  | Массив дерева (дуб, бук, ясень)
Диаметр мм | Подача мм/зуб | Обороты об/мин | Подача мм/мин | Подача мм/зуб | Обороты об/мин | Подача мм/мин
6 | 0.166 | 14040 | 6996 | 0.111 | 14040 | 4664
8 | 0.219 | 12600 | 8287 | 0.146 | 12600 | 5525
10 | 0.271 | 11160 | 9084 | 0.181 | 11160 | 6056
12 | 0.322 | 9720 | 9399 | 0.215 | 9720 | 6266
Двузаходные | Древесные материалы
Диаметр мм | Подача мм/зуб | Обороты об/мин | Подача мм/мин | Шаг мм
6 | 0.249 | 14040 | 10494 | 0.34
8 | 0.329 | 12600 | 12431 | 0.39
10 | 0.407 | 11160 | 13625 | 0.44
12 | 0.483 | 9720 | 14098 | 0.48
Фрезы для 3D обработки (общее описание).
Для обработки объемных форм, художественных рельефов, резных изображений или трехмерных моделей применяются сферические фрезы. Отличительная особенность этого инструмента - кончик фрезы имеет круглую форму.В эту группу входят фрезы различной конфигурации - они бывают прямыми или коническими по форме, для черновой или чистовой обработки, а по количеству режущих кромок - однозаходными, двухзаходными или трехзаходными. Выбор зависит от задачи, которую необходимо решить.Фрезы, имеющие прямую форму рабочей части, подходят для обработки карманов с сопряжениями на дне, пазов со сферической формой дна, модельной оснастки, крупных элементов объемных форм не требующих детализации.Фрезы конической формы при малом диаметре кончика рабочей поверхности имеют более высокую жесткость и прочность, чем прямые фрезы. Это позволяет обрабатывать глубокие рельефы, а радиус закругления фрезы выбирается исходя из требований к проработке 3D элементов.Конические фрезы с плоским кончиком подходят для таких операций как обработка литейных уклонов, фрезерование наклонной поверхности по профилю или выполнения гравировки.
Фрезы для 3D обработки однозаходные.
Однозаходные сферические фрезы применяются для обработки мягких материалов или легко плавящихся материалов, склонных к налипанию, например пенопласт или пластик, а также для черновой или получистовой обработки - где требуется эффективное удаление стружки. Фрезы со спиральной режущей кромкой позволяют обрабатывать материал более плавно и равномерно.
Для обработки пазов и черновой выборки
Для чистовой 3Д обработки (смещение с шагом)
Фрезы для 3D обработки двухзаходные.
Двухзаходные фрезы позволяют увеличить скорость обработки и могут применяться для более крепких материалов, например таких как твердые породы древесины. Выбор между прямой или спиральной формой режущей кромки зависит от обрабатываемого материала и требуемого качества поверхности. Фрезы с прямой режущей кромкой подходят для работы с менее твердыми материалами, а спиральные позволяют обрабатывать материал более плавно и равномерно.
Для обработки пазов и черновой выборки
Для 3Д обработки (смещение с шагом)
Фрезы для 3D обработки трехзаходные со стружколомом.
Трехзаходные фрезы имеют специальный стружколом на рабочей кромке и применяются для скоростной черновой или получистовой обработки. Стружколом снижает усилие резания, придает большую плавность работе, способствует дополнительному переламыванию стружки и улучшает ее отвод из зоны реза. Благодаря этим факторам можно существенно повысить производительность.
Для обработки пазов и черновой выборки
Для 3Д обработки (смещение с шагом)
Общие рекомендации.
Есть некоторые особенности, о которых нужно помнить приступая к 3Д обработке. Один из параметров, который оказывает существенное влияние на полученный результат - шаг смещения. Это расстояние между параллельными проходами фрезы, которое мы можем изменять, чтобы контролировать скорость съема материала.В стратегиях 3Д обработки сферическая фреза, выполняя параллельные проходы, оставляет между ними небольшое количество материала в виде выступов - известных как "гребешки". Проходы с большим шагом оставляют заметные гребешки, но явно сокращают общее время резки. С меньшим шагом получится большее количество проходов и лучшее качество обработки поверхности, но время на выполнение проекта увеличивается.В таблицах для чистовой обработки приведен шаг (смещение) между проходами, обеспечивающий высоту гребешка до 0.01 мм. Это дает возможность получить итоговый результат с минимальными следами между проходами фрезы, почти не нуждающимся в дополнительной обработке.Также, для чистовых траекторий обработки, если возможности вашего станка позволяют, допускается кратное увеличение подачи. Для конечного результата более значимым параметром является шаг (смещение). Не зацикливайтесь на цифрах, ориентируйтесь по ситуации, не бойтесь экспериментировать и используйте здравый смысл.Например, для вырезания небольшого рельефа с высокой детализацией размером 10 х 15 см, вы, вероятно, захотите использовать низкую величину шага, поскольку этот проект займет не более часа. Если вы вырезаете что-то гораздо большее, например картину 1 х 1.5 м, скорей всего, вы захотите установить шаг намного больше и отказаться от мелких деталей для более быстрого выполнения проекта.Глубина резания - это еще один параметр, который следует учитывать. При рельефной резьбе его сложно контролировать, потому что инструмент должен следовать контурам 3D-модели, которые могут значительно различаться по глубине: инструменты будут иметь тенденцию к недостаточному использованию на неглубоких участках рельефа (удаление слишком малого количества материала) и трудности, вплоть до поломки, на более глубоких/крутых участках (удаление слишком большого количества материала). Поэтому черновая обработка (с припуском на чистовую) является предпосылкой для успеха. Значение припуска желательно выбирать равным не менее радиуса фрезы чистовой траектории, чтобы последующая обработка выполнялась режущей кромкой на рабочем диаметре инструмента, а не самым кончиком на центральной части, где практически отсутствует зацепление.